## Feuil1
	Parametres machine découpe laser:

	Matiere	epaisseur / [mm]	vitesse / [mm/s]	puissance / [%]	puissance angle / [%]	Nb de / passes	DistanceDecalage / [mm]	Testeur	Observations			vitesse / [mm/s]	puissance / [%]
						DECOUPE maxi : 400mm/s
plastiques	Plexi (PMMA coulé)					5	100
						7	100
		6			85	1					15	100
		5			80	1					20	100
		3			85	1					35	100
	DELRIN	2			85	1					40	100
		3			85	1					26	100
	polystyrène	1			20	1					50	50
	polystyrène fritté 80µm	10			85	1			avec une puissance supérieure à 60% le polymère s'enflamme			1	40
	Polypropylene PPR	1			20	1					50	40
		0,5			20	1					100	40
	mousse polyvinyl (Klegecell)	10			15	5					100	30
Bois	Balsa	1-2			25	1					100	25
	Medium	3			85	1					30	100
		3			25	2			bien pour eviter de bruler mais lent			30	30
		5			85	1					20	100
		8			85	1					13	100
	Contre plaqué	3			85	1					30	100
		5			85	1					35	100
	bouleau Aviation	1,2			50	1					100	70
Autres	plaque verre/epoxy circuit imprimé / Sans cuivre	1,5			85					40	100
	CARTON ondulé	4			80					100	100
		6			80					80	100
	CARTON plat plein	0,6	50	80	80	1					200	50
	CARTON plat plein	2	30	90	80	1					200
	ondulé plastique	3			80					100	100
	polymere chargé magnétique	0,5			50	1					100	70
	Prépreg	0,2			14	1					100	25
	Film Polyester Copieur	0,1			15	1					400	30
	Cuir	1			28	1					100	28
	Composite groupama	0,2			14	1					150	25
	calque 90g	0,1			18	1					100	18
	Plaque de carbone résine époxy	1	Ne marche pas					Résine disparue mais fibres intacts après 6 passes
	Papier 80g	0,1			14	1					100	14

	Type de gravage	epaisseur de gravage / [mm]	vitesse / [mm/s]	puissance / [%]	Bi-dir		Decalage / [mm]	Testeur	Observations			vitesse / [mm/s]	puissance / [%]
	Gravage général tout matériaux					600	40
	Gravage Fin sans brulure					600	20
	Gravage sur aluminium anodisé noir					600	30
	Gravage Rapide					Parametre machine cachan 150w (Nous 60w)	600	100
	Lamage 1.5 mm plexi	1,5					400	100